## Sheet1
title | author | com | public | sql | quote | download | href | ChDiv_summary | claim_text
地下防污屏障材料化学相容性测试装置及方法 | 李育超;于泽溪;魏璐璐;黄根清 | 浙江大学 | 中国专利 | 2018-07-30 | 2018-12-11 | 下载 | https://kns.cnki.net/kcms/detail/detail.aspx?dbcode=SCPD&dbname=SCPD201901&filename=CN108982325A | 本发明公开了一种地下防污屏障材料化学相容性测试装置及方法。围压#体积控制器连接渗透压力室,入流隔离器连接在渗透压力室和顶压#体积控制器之间,出流隔离器连接在渗透压力室和底压#体积控制器之间,pH监测仪和电导率监测仪连接在出流隔离器和渗透压力室之间,围压#体积控制器、底压#体积控制器和顶压#体积控制器通过数据线与电脑连接。本发明用于测试污染溶液或模拟污染溶液入渗防污屏障材料造成其渗透系数的变化程度,评价防污屏障材料的化学相容性,为优化防污屏障设计和完善防污屏障服役寿命评估提供测试技术支撑。 | 1.一种地下防污屏障材料化学相容性测试装置,其特征在于：包含渗透压力室(1)、出流隔离器(2)、入流隔离器(3)、pH监测仪(4)、电导率监测仪(5)、围压#体积控制器(6)、底压#体积控制器(7)、顶压#体积控制器(8)；围压#体积控制器(6)连接渗透压力室(1),入流隔离器(3)连接在渗透压力室(1)和顶压#体积控制器(8)之间,出流隔离器(2)连接在渗透压力室(1)和底压#体积控制器(7)之间,pH监测仪(4)和电导率监测仪(5)连接在出流隔离器(2)和渗透压力室(1)之间。
一种隔热金属材料 | 欧阳荣波 | 四川大阳实业发展有限公司 | 中国专利 | 2018-07-20 | 2018-11-23 | 下载 | https://kns.cnki.net/kcms/detail/detail.aspx?dbcode=SCPD&dbname=SCPD2018&filename=CN108859303A | 本发明涉及金属合金材料领域,具体涉及一种隔热金属材料。所述隔热金属材料由金属材料和隔热材料构成,其中金属材料化学成分的重量百分含量为：Al#8～11％,Mn#6～10％,Y#6～11％,Zn#0.6～1.2％,Si#0.2～0.5％,Zr#0.5～1％,余量为Mg。金属材料中间穿有隔热材料条,将金属材料断开形成断桥。本发明隔热金属材料的制备发方法为先将Mg、Al、Zn、Si等组成的镁合金在溶剂覆盖剂保护下熔化成液体,然后加入Y,Zr和Mn,搅拌,升温至760#820℃,将液态隔热材料注入合金型材隔热槽内并固化,通过隔热材料将镁合金型材断开的两部分结合在一起的复合方式,最后,在680#730℃进行精炼与一定的静置孕育后浇注成型,本隔热金属材料具有隔热、隔冷功能。除此之外,还具有优良的保温性能和隔声性能。 | 1.一种隔热金属材料,其特征在于,该隔热金属材料由金属材料和隔热材料构成,其中金属材料化学成分的重量百分含量为：Al#8～11％,Mn#6～10％,Y#6～11％,Zn#0.6～1.2％,Si#0.2～0.5％,Zr#0.5～1％,余量为Mg。
一种金属材料化学热处理炉用防爆滴定装置 | 樊凯 | 重庆电子工程职业学院 | 中国专利 | 2018-04-17 | 2018-11-16 | 下载 | https://kns.cnki.net/kcms/detail/detail.aspx?dbcode=SCPD&dbname=SCPD2018&filename=CN208104517U | 本实用新型公开了一种金属材料化学热处理炉用防爆滴定装置,它涉及金属材料热处理设备技术领域；渗剂进入腔体的下端连接管体连接,连接管体上端的两侧均安装有泄压装置,所述泄压装置包括壳体、密封块、限位板、连杆、复位弹簧、连接板；壳体中部的侧壁上设置有数排贯通的排气孔,壳体的内部安装有密封块,密封块的上端通过连接杆与壳体上部的限位板连接,密封块的下端连接有连杆,连杆的下端延伸出壳体的外部,连杆的下端与连接板连接,连杆的外侧套接有复位弹簧,且复位弹簧的上下端分别与壳体的底部、连接板的上端连接；本实用新型便于实现快速泄压,且安全性高,操作简便；在泄压后能实现自动复位,其效率高,节省时间,且延长使用寿命。 | 1.一种金属材料化学热处理炉用防爆滴定装置,它包括渗剂进入腔体、连接管体、泄压装置；渗剂进入腔体的下端连接管体连接,连接管体上端的两侧均安装有泄压装置,其特征在于：所述泄压装置包括壳体、密封块、限位板、连杆、复位弹簧、连接板；壳体中部的侧壁上设置有数排贯通的排气孔,壳体的内部安装有密封块,密封块的上端通过连接杆与壳体上部的限位板连接,密封块的下端连接有连杆,连杆的下端延伸出壳体的外部,连杆的下端与连接板连接,连杆的外侧套接有复位弹簧,且复位弹簧的上下端分别与壳体的底部、连接板的上端连接。
一种基于超低碳高硼的高温耐磨堆焊合金材料及其制备方法和应用 | 马振;庄明辉;牟立婷;李洪波;湛兰;李慕勤 | 佳木斯大学 | 中国专利 | 2018-07-31 | 2018-11-16 | 下载 | https://kns.cnki.net/kcms/detail/detail.aspx?dbcode=SCPD&dbname=SCPD2018&filename=CN108817730A | 本发明公开了一种基于超低碳高硼的高温耐磨堆焊合金材料,包括304L不锈钢带和金属粉芯,合金材料含有化学成分质量百分比为<0.02％的碳,13.2～15.2％的铬,0.2～0.5％的硅,1.2～1.5％的锰,0.19～2.02％的铌,4.0～5.0％的硼,4.1～5.2％的镍,0.2～2.9％的钼,0.84～1.44％的钨,0.19～2.88％的钒,余量为铁。本发明进一步公开了一种基于超低碳高硼的高温耐磨堆焊合金材料的制备方法,利用耦合电弧热丝TIG焊,将钒、钼和钨合金元素引入堆焊合金材料,在堆焊合金中形成不同类型的多元复合金属硼化物,使超低碳高硼铁基堆焊合金材料不仅具有高硬度、良好的高温磨损性,还具有优异的热稳定性,而且能够获得高碳高铬铁基堆焊合金材料无法获得的高温耐磨性和热稳定性,可提高在高温环境中磨损零部件的使用寿命。 | 1.一种基于超低碳高硼的高温耐磨堆焊合金材料,其包括304L不锈钢带和金属粉芯,其特征在于,所述合金材料化学成分质量百分比为<0.02％的碳,4.0～5.0％的硼,13.2～15.2％的铬,0.2～0.5％的硅,1.2～1.5％的锰,4.1～5.2％的镍,0.19～2.02％的铌,0.2～2.9％的钼,0.84～1.44％的钨,0.19～2.88％的钒,余量为铁。
一种化工厂用于固液材料化学反应的反应釜 | 王芳 | 长春一汽四环腾达油脂化工有限公司 | 中国专利 | 2017-12-28 | 2018-11-06 | 下载 | https://kns.cnki.net/kcms/detail/detail.aspx?dbcode=SCPD&dbname=SCPD2018&filename=CN208049937U | 本实用新型公开了一种化工厂用于固液材料化学反应的反应釜,包括底座,底座上方左、右两端连接有电机支架,电机支架上方连接有第一电机,第一电机正前方中部连接有凸轮,凸轮外表面上方接触式连接有推杆,推杆上端连接有连接杆,所述连接杆左、右两侧中部连接有滑块,滑块中间内部连接有滑杆,滑杆上端连接有弹簧挡块,弹簧挡块下方固定连接有弹簧,滑杆上方穿过弹簧内部,连接杆中部连接有反应釜,反应釜上方箱体中部连接有轴承套,轴承套内部安装有轴承,轴承中间内部连接有旋转杆。本实用新型使反应釜内的原材料混合的更加充分,不仅使原材料反应更加充分,节省原材料,而且也加快了原材料的反应速度,提高了反应效率。 | 1.一种化工厂用于固液材料化学反应的反应釜,包括底座(1),其特征在于,所述底座(1)上方左、右两端连接有电机支架(2),电机支架(2)上方连接有第一电机(3),第一电机(3)正前方中部连接有凸轮(4),凸轮(4)外表面上方接触式连接有推杆(5),推杆(5)上端连接有连接杆(6),连接杆(6)左、右两侧中部连接有滑块(7),滑块(7)中间内部连接有滑杆(10),滑杆(10)上端连接有弹簧挡块(9),弹簧挡块(9)下方固定连接有弹簧(8),所述滑杆(10)上方穿过弹簧(8)内部,所述连接杆(6)中部连接有反应釜(11),反应釜(11)上方箱体中部连接有轴承套(13),轴承套(13)内部安装有轴承(12),轴承(12)中间内部连接有旋转杆(14),旋转杆(14)上端连接有第二电机(15),所述旋转杆(14)下方四周连接有混合叶(16),所述反应釜(11)下方箱体中部连接有出料管(19),出料管(19)上端插入到反应釜(11)下方内部,所述出料管(19)中部连接有出料阀(20),所述反应釜(11)上方箱体右侧连接有进料管(17),进料管(17)下端插入到反应釜(11)上方内部,所述进料管(17)上端连接有密封盖(18)。
一种材料化学制备取样分析装置 | 赵微微 | 宝鸡文理学院 | 中国专利 | 2018-01-23 | 2018-11-02 | 下载 | https://kns.cnki.net/kcms/detail/detail.aspx?dbcode=SCPD&dbname=SCPD2018&filename=CN208043477U | 本实用新型公开了一种材料化学制备取样分析装置,包括反应容器,所述反应容器底部设置有搅拌装置,反应容器的外壁设置有加热装置,所述反应容器上开设有药品添加入口；反应容器内设置有取样管,取样管的一端伸入到反应容器底部,另一端伸出反应容器后连接有滴定泵,滴定泵的上连接有可拆卸的取样瓶和流量检测机构。通过设置密封的反应容器,能够在抽样时避免外界对其的影响,保证材料制备过程中的完整性,在反应过程中,通过加班装置搅拌均匀,加速工作效率,另外,设置有流量可控制的滴定泵和流量检测机构,能够定时定量的获取样品量,保证制备过程中的准确性,结构简单,使用方便,不会因为外界因素影响反应过程。 | 1.一种材料化学制备取样分析装置,其特征在于,包括反应容器(1),所述反应容器(1)底部设置有搅拌装置(2),反应容器(1)的外壁设置有加热装置(3),所述反应容器(1)上开设有药品添加入口(4),所述药品添加入口(4)上设置有控制阀(5)；反应容器(1)内设置有取样管(6),取样管的一端伸入到反应容器(1)底部,另一端伸出反应容器(1)后连接有滴定泵(7),滴定泵(7)的上连接有可拆卸的取样瓶(8)和流量检测机构；所述流量检测机构包括设置在滴定泵(7)出口的连接头(10),连接头(10)一端设置有贴片发光二极管(11),另一端设置有光电二极管探头(12)；所述反应容器(1)上连接有加湿器(13)；所述加热装置(3)包括电热网(31),电热网(31)内设置有陶瓷反应内胆(32)。
一种材料化学制备取样分析装置 | 樊凯 | 重庆电子工程职业学院 | 中国专利 | 2018-04-16 | 2018-10-23 | 下载 | https://kns.cnki.net/kcms/detail/detail.aspx?dbcode=SCPD&dbname=SCPD2018&filename=CN208000238U | 本实用新型公开了一种材料化学制备取样分析装置,它涉及材料化学技术领域；取样管上安装有密封盖,进料管上的安装有控制阀门,箱体内上侧壁的进料口一侧设置有倾斜的缓冲板,温度传感器安装在箱体的侧壁上,其特征在于：箱体的内下端安装有气盘体,气盘体的内部设置有气压仓,气压仓的下端通过管道与加热器的一端连接,加热器的另一端通过管道与气泵的出气口连接,气泵、加热器均安装在箱体的底部,气盘体上表面设置有数个下凹的弧形槽,弧形槽的内部安装有数个倾斜的单向气嘴,单向气嘴与气压仓连通；本实用新型能实现快速操作,且加热、搅拌与加压集于一体,能节省空间；节省制造成本,结构简单,提高了效率。 | 1.一种材料化学制备取样分析装置,它包括箱体、自锁轮、进料管、缓冲板、温度传感器、压力表、取样管、密封盖、气泵、气盘体、气压仓、单向气嘴、加热器；箱体的底部四角处均安装有自锁轮,箱体的上端分别安装有进料管、压力表、取样管,取样管上安装有密封盖,进料管上安装有控制阀门,箱体内上侧壁的进料口一侧设置有倾斜的缓冲板,温度传感器安装在箱体的侧壁上,其特征在于：箱体的内下端安装有气盘体,气盘体的内部设置有气压仓,气压仓的下端通过管道与加热器的一端连接,加热器的另一端通过管道与气泵的出气口连接,气泵、加热器均安装在箱体的底部,气盘体上表面设置有数个下凹的弧形槽,弧形槽的内部安装有数个倾斜的单向气嘴,单向气嘴与气压仓连通。
一种水泥材料化学减缩反应的测定装置 | 樊凯 | 重庆电子工程职业学院 | 中国专利 | 2018-04-18 | 2018-10-23 | 下载 | https://kns.cnki.net/kcms/detail/detail.aspx?dbcode=SCPD&dbname=SCPD2018&filename=CN208000274U | 本实用新型公开了一种水泥材料化学减缩反应的测定装置,它涉及水泥材料的水化机制技术领域；恒温水浴容器的内底部设置有数个化学减缩装置,恒温水浴容器的一侧安装有机架,机架上安装有摄像机,化学减缩装置的反应瓶上安装有密封塞,去离子水的液位高于恒温水浴容器,去离子水的上端设置有浮柱装置,所述浮柱装置包括浮柱体、上标签体、下标签体、浮板体；浮柱体的中部设置有中空孔,浮柱体的底部安装有浮板体,浮板体的中部设置有通孔,通孔与中空孔连通,浮柱体的外侧壁上分别设置有上标签体、下标签体,浮柱体的外侧壁上设置有荧光层；本实用新型能实现快速观察与拍摄,其清晰度高,操作简便；能提高效率,同时采用浮力的方式实现测量。 | 1.一种水泥材料化学减缩反应的测定装置,它包括恒温水浴容器、化学减缩装置、摄像机；恒温水浴容器的内底部设置有数个化学减缩装置,恒温水浴容器的一侧安装有机架,机架上安装有摄像机,化学减缩装置的反应瓶上安装有密封塞,密封塞上穿接有移液管,移液管延伸出恒温水浴容器的外部,反应瓶的内部设置有水泥样品和去离子水；且去离子水的液位高于恒温水浴容器,去离子水的上端设置有浮柱装置,其特征在于：所述浮柱装置包括浮柱体、上标签体、下标签体、浮板体；浮柱体的中部设置有中空孔,浮柱体的底部安装有浮板体,浮板体的中部设置有通孔,通孔与中空孔连通,浮柱体的外侧壁上分别设置有上标签体、下标签体,浮柱体的外侧壁上设置有荧光层。
一种材料化学加工用磨料装置 | 邓茹;胡釜 | 乐山职业技术学院 | 中国专利 | 2017-10-21 | 2018-08-10 | 下载 | https://kns.cnki.net/kcms/detail/detail.aspx?dbcode=SCPD&dbname=SCPD2018&filename=CN207709108U | 本实用新型涉及化学材料研磨领域,具体为本实用新型涉及化学材料研磨领域,具体为一种材料化学加工用磨料装置,能够实时控制研磨力度,并且在研磨时依据研磨材料的不同通过设定时间对材料进行定时研磨或者依据材料属性不同,控制研磨盘研磨力度使其研磨度得到自行控制,依次由底座、料物搁置盘、第一导向组件、第二导向组件、第一轨道、第二轨道、第一支架、第一滑块、第二滑块、研磨盘、研磨盘、第一驱动电机、第二驱动电机、操作面板、供电电源、控制器、定时驱动器、电源开关按钮、第一驱动电机按钮开关、第二驱动电机按钮开关、电源指示灯、滚轮、滚轮限位件组成,其有益效果在于：提高了研磨效率同时也实现了化学材料研磨的精准度。 | 1.一种材料化学加工用磨料装置,包括底座(1),其特征在于：所述底座(1)上端部设有料物搁置盘(2),料物搁置盘(2)左侧及右侧分别通过螺栓设置第一导向组件(3)及第二导向组件(4),第一导向组件(3)及第二导向组件(4)内部分别设有第一轨道(5)及第二轨道(6),第一轨道(5)及第二轨道(6)内置与第一支架(7)首段连接的第一滑块(9)及与第二支架(8)首段连接的第二滑块(10),第一支架(7)及第二支架(8)的末端固定设置在研磨盘(11)的上部,研磨盘(11)下部设有研磨粉碎块(12),所述研磨粉碎块(12)集中设置于研磨盘(11)中心位置,其中所述第一支架(7)和第二支架(8)呈X型交叉设置,所述第一导向组件(3)及第二导向组件(4)顶部分别设有第一驱动电机(14)及第二驱动电机(15),所述料物搁置盘(2)前段设有操作面板(16),操作面板(16)内部设有与供电电源(17)电性连接的控制器(18)以及与控制器(18)输出端电性连接的定时驱动器(19),操作面板(16)外部设有与控制器(18)输出端电性连接的显示屏(26),以及与控制器(18)输入端电性连接的输入键盘(24),以及与供电电源(17)电性连接的电源开关按钮(20)及电源指示灯(23)。
一种改善发光材料化学稳定性的方法 | 周智;黄浩;黄升雄;唐巍;周子迁;鄢宇森 | 湖南农业大学 | 中国专利 | 2016-04-21 | 2018-07-31 | 下载 | https://kns.cnki.net/kcms/detail/detail.aspx?dbcode=SCPD&dbname=SCPD202202&filename=CN105885823B | 本发明公开了一种改善发光材料化学稳定性的方法,本发明通过进行粒度分级后,针对不同粒度的材料选择不同的反应器包覆,并通过对包覆过程中的各个参数进行严格控制,得到的包覆材料能够在不影响材料发光效率的前提下,改善发光材料的化学稳定性。 | 1.一种改善发光材料化学稳定性的方法,其特征在于,包括以下步骤：(1)材料前处理：将待处理的发光材料样品通过粒度分级,得到粒度分别为1微米以下；1-10微米；10微米以上三个级别；(2)反应器选择：粒度1微米以下的样品采用震动床反应器进行包覆；粒度1-10微米的样品采用流化床反应器进行包覆；粒度10微米以上的样品采用旋转桶反应器进行包覆；(3)包覆：向反应器中依次通入氮气、金属有机气体、氮气、氧化物原料,并重复循环,直至包覆厚度为1-15nm；步骤(3)中的循环次数为200次；其中,金属有机气体选自三甲基铝、二羰基双(环戊二烯基)钛、四乙基锡或异丙醇锆中的一种；所述的发光材料是指在高温高湿环境中化学成分发生改变的发光材料；所述氧化物原料选自氧气、臭氧和水中的一种；所述氧化物原料为氧气或臭氧时,各种气体的停留时间为：第一次通入氮气1-5min；金属有机气体10-20min；第二次通入氮气10-20 min；氧化物原料0.1-20min；氧化物原料为水时,各种气体的停留时间为：第一次通入氮气1-5min；金属有机气体10-20min；第二次通入氮气10-20 min；氧化物原料0.5-2min。
核反应堆堆芯测温用热电偶材料及制备方法 | 王宏;张十庆;邹兴政;刘洋;张登友;杨百炼;郭卫民;居本祥;张祖力;唐会毅;赵安忠;李方;唐锐;王东哲;刘庆宾 | 重庆材料研究院有限公司 | 中国专利 | 2015-11-04 | 2018-06-19 | 下载 | https://kns.cnki.net/kcms/detail/detail.aspx?dbcode=SCPD&dbname=SCPD202202&filename=CN105385897B | 本发明涉及一种核反应堆堆芯测温用热电偶材料,该材料的重量百分比为：正极NiCrSi合金材料化学成分的重量百分比为：Cr：8.0～10.5％；Si：0.1～1.0％；Nb≤0.2％；Zr≤0.1％；Y≤0.03％；Ni为余量；负极NiMnSiAl合金材料化学成分的重量百分比为：Mn：1.0～3.0％；Si：1.0～3.0％；Al：0.5～2.5％；Co：0～1.0％；Fe：0～0.7％；Ni为余量。所述材料与背景技术所述的铂电阻温度计相比较,具有价格低廉、测温精度高、耐辐照性能优良、高温长期稳定性好的优点。 | 1.一种核反应堆堆芯测温用热电偶材料,其特征在于：该材料的重量百分比为：正极NiCrSi合金材料化学成分的重量百分比为：Cr:8.0～10.5%；Si:0.1～1.0%；Nb≤0.2%；Zr≤0.1%；Y≤0.03%；Ni为余量；负极NiMnSiAl合金材料化学成分的重量百分比为：Mn: 1.0～3.0%；Si: 1.0～3.0%；Al：0.5～2.5%；Co: 0～1.0%；Fe：0～0.7%；Ni为余量；正极、负极合金材料采用以下步骤制备：a)真空感应熔炼：按正、负极合金材料的重量百分比称取各个组分,分别进行熔化,真空度≥0.1Pa条件下,真空精炼10～30分钟；搅拌,调温至1500-1550℃浇注,得到铸锭；b)旋锻：铸锭加热至900～1200℃,保温1～3h,加工至φ2.5～φ15mm；c)中间退火：将旋锻后的正负极合金材料,分别在900～1190℃下氢气保护退火热处理；d)拉拔减径：将退火后的合金材料拉拔减径,得到φ0.03～φ8mm线材；e)热处理：步骤d)所述的线材置于氢气保护炉或真空炉中,正极：700～1000±5℃下保温1～3小时,负极：900～1200±5℃下保温1～3小时。
一种提高有机框架多孔材料化学稳定性的方法 | 高艳安;王宇;王畅;董彬 | 中国科学院大连化学物理研究所 | 中国专利 | 2016-11-30 | 2018-06-05 | 下载 | https://kns.cnki.net/kcms/detail/detail.aspx?dbcode=SCPD&dbname=SCPD2018&filename=CN108117471A | 本发明提供一种提高有机框架多孔材料化学稳定性的方法,包括以下步骤：(1)在非质子溶剂中,配置新制备的亚氨键类有机框架多孔材料(COFs)悬浊液,超声分散；(2)将炔烃化合物(或其前驱体)按照其与亚胺键摩尔比为2～1：1十分缓慢地加入到COFs悬浊液中；(3)在充分搅拌条件下,升温至100℃～140℃,回流反应24h,然后终止反应；(4)将反应后的COFs粉末过滤,用大量无水四氢呋喃、无水丙酮充分洗涤,80℃条件下真空干燥,得到化学性质稳定的COFs材料。本发明能够有效提高亚氨键类COFs材料的化学稳定性,且方法效果显著、工艺简单。稳定性良好的COFs能够应用于催化、光电器件、气体存储与分离等领域。 | 一种提高有机框架多孔材料化学稳定性的方法,其特征在于步骤如下：(1)在非质子溶剂中,配置新制备的亚氨键类有机框架多孔材料COFs悬浊液,超声分散；(2)将炔烃化合物按照其与亚胺键摩尔比为2～1：1十分缓慢地加入到COFs悬浊液中；(3)在充分搅拌条件下,升温至100℃～140℃,回流反应24h,然后终止反应；(4)将反应后的COFs粉末过滤,用大量无水四氢呋喃、无水丙酮充分洗涤,80℃条件下真空干燥,得到化学性质稳定的COFs材料。
一种材料化学制备取样分析装置 | 张静 | 河西学院 | 中国专利 | 2017-11-19 | 2018-05-22 | 下载 | https://kns.cnki.net/kcms/detail/detail.aspx?dbcode=SCPD&dbname=SCPD2018&filename=CN207396260U | 本实用新型公开了一种材料化学制备取样分析装置,包括取样分析装置,所述取样分析装置设置有框架,在框架外侧设置有距离调节旋钮,在框架内部固定安装有软胶板,所述软胶板内部设置有液流管,在液流管右侧固定安装有温度探头,所述温度探头右侧设置有温度信息处理器,在温度信息处理器上侧固定安装有显示屏,所述显示屏右侧设置有集结信息处理器,在集结信息处理器上侧固定安装有传导线,所述传导线上侧设置有传感器,在传感器两侧固定安装有距离感应器；该一种材料化学制备取样分析装置,可以同时分析液流的pH、温度、粘度和密度,可以测量具有高挥发性的液体,且可以精确量取所需液流的体积。 | 一种材料化学制备取样分析装置,包括取样分析装置(1),其特征在于：所述取样分析装置(1)设置有框架(2),在框架(2)外侧设置有距离调节旋钮(5),在框架(2)内部固定安装有软胶板(3),所述软胶板(3)内部设置有液流管(4),在液流管(4)右侧固定安装有温度探头(15),所述温度探头(15)右侧设置有温度信息处理器(14),在温度信息处理器(14)上侧固定安装有显示屏(13),所述显示屏(13)右侧设置有集结信息处理器(12),在集结信息处理器(12)上侧固定安装有传导线(11),所述传导线(11)上侧设置有传感器(9),在传感器(9)两侧固定安装有距离感应器(8),所述距离感应器(8)右侧设置有智能计量阀(10),所述液流管(4)左侧固定安装有pH探头(7),在pH探头(7)左侧设置有pH信息处理器(6)。
一种改进的材料化学抛光设备 | 邓茹;胡釜 | 乐山职业技术学院 | 中国专利 | 2017-10-16 | 2018-05-04 | 下载 | https://kns.cnki.net/kcms/detail/detail.aspx?dbcode=SCPD&dbname=SCPD2018&filename=CN207309676U | 本实用新型属于材料化学领域,具体涉及一种改进的材料化学抛光设备,该设备包含工作平台、机械手和气流加热装置三个部分,工作平台设有粗抛磨盘、精抛磨盘、粗抛液存储漏斗、精抛液存储漏斗、水槽、水管及干燥气管,气流加热装置通过气管与工作平台相连接,机械手置于工作平台相连接的凸台上,采用机械手操作代替人为操作,在工作平台上依次完成粗抛、精抛、清洗及吹干过程,集成一体化的设计简化工序,节省时间,提高加工效率；且机械手的自动化操作有利于保证加工质量,降低劳动强度,节省人力成本。 | 一种改进的材料化学抛光设备,其特征在于：该装置包括防尘罩(1)、环形挡筒I(2)、工作平台(3)、粗抛磨盘(4)、凸台(5)、机械手(6)、水槽(7)、环形挡筒II(8)、精抛磨盘(9)、气流加热装置(10)、电磁感应加热线圈(11)、加热管(12)、气管(13)、精抛液存储漏斗(14)、干燥气管(15)、水管(16)和粗抛液存储漏斗(17),其中,机械手(6)包括环形齿轮(18)、支撑脚(19)、减震座(20)、支撑平台(21)、躯干(22)、转动连接件I(23)、驱动臂I(24)、转动连接件II(25)、驱动臂II(26)、支撑板(27)、夹头(28)、驱动机构(29)；所述防尘罩(1)置于工作平台(3)周围,凸台(5)与工作平台(3)为一个整体,机械手(6)置于凸台(5)上,支撑平台(21)由4个支撑脚(19)固定于凸台(5)上,每个支撑脚(19)下端套有减震座(20),环形齿轮(18)嵌于支撑平台(21)内部,其上方坐落躯干(22),驱动臂I(24)通过转动连接件I(23)与躯干(22)相连接,驱动臂II(26)通过转动连接件II(25)与驱动臂I(24)连接,支撑板(27)固定于驱动臂II(26)上,其上端固定驱动机构(29),夹头(28)设置在驱动机构(29)的一端,水槽(7)位于工作平台(3)中间,粗抛磨盘(4)与精抛磨盘(9)分别位于水槽(7)左右两边,粗抛磨盘(4)与环形挡筒I(2)焊接为一个整体,其上端为固定在防尘罩(1)上端的粗抛液存储漏斗(17),精抛磨盘(9)与环形挡筒II(8)焊接为一个整体,其上端为固定在防尘罩(1)上端的精抛液存储漏斗(14),水管(16)位于工作平台(3)上的水槽(7)旁边,在防尘罩(1)侧面设有干燥气管(15),位于水槽(7)上方,干燥气管(15)连接气流加热装置(10),电磁感应加热线圈(11)缠绕于加热管(12)外部,气管(13)连接加热管(12)内部。
发光二极管器件及用于生产其的包括转换材料化学的方法 | 托马斯·L·埃文斯;克里斯托弗·卢克·海因 | 沙特基础全球技术有限公司 | 中国专利 | 2013-02-01 | 2018-04-27 | 下载 | https://kns.cnki.net/kcms/detail/detail.aspx?dbcode=SCPD&dbname=SCPD202202&filename=CN104205376B | 在一个实施方式中,发光器件包括位于壳体中的照明元件,其中,所述壳体由包含聚合物材料以及涂覆的转换材料的聚合物组合物形成。涂覆的转换材料选自涂覆的转换材料、涂覆的掺杂有稀土元素的钇铝石榴石(YAG)、涂覆的掺杂有稀土元素的铽铝石榴石、涂覆的掺杂有稀土元素的硅酸盐(BOSE)、涂覆的掺杂有稀土元素的次氮基硅酸盐、涂覆的掺杂有稀土元素的氮化物正硅酸盐、涂覆的掺杂有稀土元素的氧合次氮基铝硅酸盐、以及包含上述中的至少一种的组合。在涂覆的转换材料已经暴露于激发源之后,当除去所述激发源时,涂覆的转换材料具有小于10～(-4)秒的发光寿命。 | 1.一种发光器件,包括：位于壳体中的照明元件,其中,所述壳体由包含以下各项的聚合物组合物形成：包含聚碳酸酯的聚合物材料；以及涂覆的转换材料,其中,所述涂覆的转换材料包括涂覆的掺杂有稀土元素的钇铝石榴石、涂覆的掺杂有稀土元素的铽铝石榴石、涂覆的掺杂有稀土元素的硅酸盐、涂覆的掺杂有稀土元素的次氮基硅酸盐、涂覆的掺杂有稀土元素的氮化物正硅酸盐、涂覆的掺杂有稀土元素的氧合次氮基铝硅酸盐、以及包含上述中的至少一种的组合；其中,所述涂覆的转换材料具有包含硅油和无定形二氧化硅中的至少一种的涂层；并且其中,在所述涂覆的转换材料已经暴露于激发源之后,当除去所述激发源时,所述涂覆的转换材料具有小于10～(-4)秒的发光寿命。
一种废旧PET材料化学法回收循环再利用系统 | 王良;李丰;李红雨;李腊梅;吕兴梅;周清;孙鹏;黄伟杰 | 航天资源循环科技有限公司;中国科学院过程工程研究所 | 中国专利 | 2015-11-13 | 2018-02-13 | 下载 | https://kns.cnki.net/kcms/detail/detail.aspx?dbcode=SCPD&dbname=SCPD202202&filename=CN105367415B | 本发明提供一种废旧PET材料化学法回收循环再利用系统,其中,降解和过滤系统出口通过管路连接降解液降温结晶系统入口,降解液降温结晶系统出口通过管路连接至乙二醇与BHET分离循环系统入口,乙二醇与BHET分离循环系统出口通过管路连接BHET定量喂料系统入口,BHET定量喂料系统出口通过管路连接水解和过滤系统入口,水解和过滤系统出口连接至活性炭过滤系统入口,活性炭过滤系统出口通过管路连接水解液降温结晶系统入口,水解液降温结晶系统出口通过管路连接水与BHET分离循环系统入口,水与BHET分离循环系统出口通过管路连接BHET干燥包装系统。采用本发明系统可有效提高最终成品的洁净度,从而提升加工产品整体品质。 | 1.一种废旧PET材料化学法回收循环再利用装置,其特征在于：该装置包括依次连接的降解和过滤系统(3)、降解液降温结晶系统(4)、乙二醇与BHET分离循环系统(5)、BHET定量喂料系统(6)、水解和过滤系统(7)、活性炭过滤系统(8)、水解液降温结晶系统(9)、水与BHET分离循环系统(10)、BHET干燥包装系统(11)；其中,PET定量喂料系统(1)和离子液体催化剂定量喂料系统(2)通过管路与降解和过滤系统(3)入口相连；降解和过滤系统(3)出口通过管路连接降解液降温结晶系统(4)入口,降解液降温结晶系统(4)出口通过管路连接至乙二醇与BHET分离循环系统(5)入口,乙二醇与BHET分离循环系统(6)出口通过管路连接BHET定量喂料系统(6)入口,BHET定量喂料系统(6)出口通过管路连接水解和过滤系统(7)入口,水解和过滤系统(7)出口连接至活性炭过滤系统(8)入口,活性炭过滤系统(8)出口通过管路连接水解液降温结晶系统(9)入口,水解液降温结晶系统(9)出口通过管路连接水与BHET分离循环系统(10)入口,水与BHET分离循环系统(10)出口通过管路连接BHET干燥包装系统(11)；所述的降解和过滤系统(3)包括上下两部分结构,上部为降解部分采用反应釜结构,下部为过滤部分采用网式结构；所述的降解和过滤系统(3)其中降解部分采用反应釜结构,其具有加温、搅拌功能,用于对PET材料的降解；过滤部分采用网式结构,可对未降解材料或杂质的过滤去除；所述的水解和过滤系统(7)包括上下两部分结构,上部为水解部分采用反应釜结构,下部为过滤部分采用网式结构；所述的水解和过滤系统(7)其水解部分为反应釜结构,具有加温、搅拌功能,用于对BHET进行水解；过滤部分采用网式结构,可将多聚体过滤剔除,多聚体进入降解和过滤系统(3)继续降解；所述的降解液降温结晶系统(4)为冷却塔结构用于对降解液降温,使溶解在乙二醇中的BHET及其多聚体结晶；所述的乙二醇与BHET分离循环系统(5)为板框压滤机结构,用于降解液的固液分离,即将BHET从乙二醇溶液中分离出来,并将乙二醇与催化剂混合液送回降解和过滤系统(3)循环利用；所述的活性炭过滤系统(8)为吸附塔结构；所述的水解液降温结晶系统(9)为冷却塔结构,用于水解液的降温,使溶解在水中的BHET结晶；所述的水与BHET分离循环系统(10)为离心机结构,用于将水解液降温后析出的BHET从水溶液中分离出来,并将水送回水解和过滤系统循环利用；所述的乙二醇与BHET分离循环系统(5)另一个出口通过管路连接至降解和过滤系统(3)；水与BHET分离循环系统(10)的另一出口通过管道连接至水解和过滤系统(7)；所述的PET材料定量喂料系统(1)采用动态累计量或静态批次计量将一定量废旧PET材料投入降解和过滤系统(3)；所述的离子液体催化剂定量喂料系统(2)采用动态累计或静态批次计量,将一定量催化剂按比例投入降解和过滤系统(3)；所述的BHET定量喂料系统(6),其采用动态累计或静态批次计量,将一定量BHET投入水解和过滤系统(7)；所述的BHET干燥包装系统(11),用于将分离的BHET进行脱水干燥并包装,其中烘干部分采用热风干燥。
一种材料化学加工用磨料装置 | 彭鸿一 | 彭鸿一 | 中国专利 | 2017-07-25 | 2018-02-13 | 下载 | https://kns.cnki.net/kcms/detail/detail.aspx?dbcode=SCPD&dbname=SCPD2018&filename=CN206996714U | 本实用新型公开了一种材料化学加工用磨料装置,包括支撑底板、材料收集盘、支撑杆、下磨料盘、上磨料盘、电机支撑柱、第一转动电机,第二转动电机和进料分布盘；所述上磨料盘直径小于下磨料盘直径,下磨料盘上方外侧边缘设有一圈磨料挡板,所述下磨料盘上表面呈锥形结构,即下磨料盘上方外侧边缘朝下料口倾斜设置；所述上磨料盘下部与下磨料盘上方相匹配；所述电机支撑柱上还设有一进料漏斗,该进料漏斗下部出料口位于进料分布盘正上方；所述进料分布盘下方设有至少三个与进料分布盘连通的进料管,且每个进料管底部出料口均位于磨料挡板内侧与上磨料盘外侧之间。该磨料装置结构简单、设计合理,进料稳定,进料分布均匀,噪音低。 | 一种材料化学加工用磨料装置,包括支撑底板(1)、材料收集盘(2)、支撑杆(3)、下磨料盘(4)、上磨料盘(5)、电机支撑柱(6)、第一转动电机(61),第二转动电机(62)和进料分布盘(7)；其特征在于,所述材料收集盘(2)设置在支撑底板(1)上方中部,所述支撑杆(3)至少有三个且均匀围绕材料收集盘设置,所述下磨料盘(4)设置在支撑杆上方且下磨料盘中部设有下料口(41),该下料口位于材料收集盘上方；所述电机支撑柱(6)呈7字形且设置在支撑底板(1)一侧边缘,所述材料收集盘正上方的电机支撑柱上设有第一转动电机(61),所述上磨料盘(5)上方与第一转动电机底部相连,上磨料盘下部与下磨料盘相匹配；所述进料分布盘(7)中部通过轴承套接有在第一转动电机下部,进料分布盘侧面外部设置为齿轮结构；所述电机支撑柱上还设有第二转动电机(62),且所述第二转动电机下方设有主动轮(63),所述主动轮与进料分布盘啮合；所述上磨料盘(5)直径小于下磨料盘(4)直径,下磨料盘(4)上方外侧边缘设有一圈磨料挡板(42),所述下磨料盘上表面呈锥形结构,即下磨料盘上方外侧边缘朝下料口倾斜设置；所述上磨料盘(5)下部与下磨料盘(4)上方相匹配；所述电机支撑柱(6)上还设有一进料漏斗(64),该进料漏斗下部出料口位于进料分布盘正上方；所述进料分布盘(7)下方设有至少三个与进料分布盘连通的进料管(71),且每个进料管底部出料口均位于磨料挡板(42)内侧与上磨料盘(5)外侧之间。
一种用于动态观察碲锌镉材料化学腐蚀坑的装置 | 虞慧娴;杨建荣;孙士文 | 中国科学院上海技术物理研究所 | 中国专利 | 2017-05-27 | 2018-02-13 | 下载 | https://kns.cnki.net/kcms/detail/detail.aspx?dbcode=SCPD&dbname=SCPD2018&filename=CN207007672U | 本专利公开了一种用于动态观察碲锌镉材料化学腐蚀坑的装置,装置由样品腐蚀单元、自动进液单元、废液回收单元和观察测控单元组成。将样品固定在可进行光学观察的腐蚀槽中,通过自动进液单元实现一种或多种腐蚀液和清洗液的自动注入、动态更新和顺序切换,过程中产生的废液由废液回收单元即时回收,观察测控单元集成了显微镜、CCD相机、测控软件以及存储设备,对材料腐蚀的微观过程进行实时观察、采集、显示和存储。本专利能够实时观察记录材料腐蚀坑从产生到消失的动态过程,能够在固定显微视场下原位完成多步腐蚀清洗工艺,能够实现腐蚀过程中腐蚀液的动态更新,有效提高了工艺的可控性、连续性和稳定性,同时改善了腐蚀效果。 | 一种用于动态观察碲锌镉材料化学腐蚀坑的装置,由样品腐蚀单元(1)、自动进液单元(2)、废液回收单元(3)和观察测控单元(4)组成,其特征在于：所述样品腐蚀单元(1)由腐蚀槽(1#1)、主进液管(1#2)、腐蚀液分进液管(1#3)、腐蚀液进液阀(1#4)、清洗液分进液管(1#5)、清洗液进液阀(1#6)、排液管(1#7)、排液阀(1#8)、密封圈(1#9)、槽盖(1#10)和固定螺钉组成,样品腐蚀单元(1)通过分进液管(1#3,1#5)与自动进液单元(2)相连接,样品腐蚀单元(1)通过排液管(1#7)与废液回收单元(3)相连接；所述自动进液单元(2)由腐蚀液储液罐(2#1)、腐蚀液进液泵(2#2)、清洗液储液罐(2#3)以及清洗液进液泵(2#4)组成,每个进液泵两端通过软管分别与一个储液罐(2#1,2#3)和一根分进液管(1#3,1#5)相连接,启动自动进液单元(2)可自动将储液罐(2#1,2#3)中的腐蚀液和清洗液同时或者顺序注入腐蚀槽(1#1)；所述废液回收单元(3)由废液罐(3#1)和排液泵(3#2)组成,排液泵(3#2)通过软管分别与废液罐(3#1)和排液管(1#7)相连接,启动废液回收单元(3)可将腐蚀槽(1#1)中的液体自动排入废液罐(3#1)；所述观察测控单元(4)由显微镜、CCD相机、测控软件以及存储设备组成,其中显微镜的观察模式在可见光反射和红外光透射之间切换,整体放大倍数在50倍到1000倍之间可调；将样品放置在腐蚀槽(1#1)中,使用显微镜选择待腐蚀观察的区域,通过腐蚀液进液泵(2#2)将腐蚀液注入到腐蚀槽(1#1)中对样品进行腐蚀,启动排液泵(3#2),腐蚀过程中腐蚀槽(1#1)中的腐蚀液不断交替更新,同时产生的废液被即时收集到废液罐(3#1)中,腐蚀过程中通过显微镜与CCD相机动态观察和记录材料腐蚀坑形成演变状态,腐蚀结束后,通过清洗液进液泵(2#4)将清洗液注入到腐蚀槽(1#1)中,直到样品洗净。
一种材料化学用的粉碎磨料设备 | 陈希;秦玮;高正洲 | 西安文理学院 | 中国专利 | 2016-12-02 | 2018-02-02 | 下载 | https://kns.cnki.net/kcms/detail/detail.aspx?dbcode=SCPD&dbname=SCPD2018&filename=CN206951318U | 本实用新型公开了一种材料化学用的粉碎磨料设备,包括加料管、从动带轮、转轴、支架、主动带轮、电机、粉料出口、碾碎辊和配合座,所述配合座的中部开设孔槽,孔槽有上半部分圆形孔槽和下半部分漏斗形孔槽偏心连接构成,圆形孔槽的内径大于漏斗形孔槽的最大直径,碾碎辊由上半部分圆柱体和下半部分倒置的圆台同轴心连接构成,圆柱体的直径与圆台的最大直径相同,所述碾碎辊设置在配合座的孔槽内,其中碾碎辊的最小直径等于孔槽的最小内径。本实用能够对化学原料进行粉碎,然后研磨,其具体采用渐变的方式进行粉碎和研磨,保证输出料的细度稳定,避免不均匀的现象。同时本实用的粉碎和研磨效率高,有助于提高生产效率。 | 一种材料化学用的粉碎磨料设备,包括加料管、从动带轮、转轴、支架、主动带轮、电机、粉料出口、碾碎辊和配合座,其特征在于,所述配合座的中部开设孔槽,孔槽有上半部分圆形孔槽和下半部分漏斗形孔槽偏心连接构成,圆形孔槽的内径大于漏斗形孔槽的最大直径,碾碎辊由上半部分圆柱体和下半部分倒置的圆台同轴心连接构成,圆柱体的直径与圆台的最大直径相同,所述碾碎辊设置在配合座的孔槽内,其中碾碎辊的最小直径等于孔槽的最小内径,且碾碎辊的最小直径端接触连接孔槽的最小内径底面,使得底部连接紧密的同时起到支撑作用,而圆台与漏斗形孔槽高度相同,圆台的最大直径小于漏斗形孔槽的最大直径,从而使得圆台与漏斗形孔槽之间形成渐窄的缝隙,圆形孔槽的内径大于圆柱体的直径,且圆形孔槽和圆柱体为偏心结构,从而使得圆形孔槽和圆柱体之间形成由大到小的渐变挤碎空间,其中圆形孔槽内壁和圆柱体外壁之间最近的距离为1#1.5mm；所述漏斗形孔槽的表面围绕其底端开设有若干个出料通孔,所述碾碎辊的轴心位置固定连接竖直设置的转轴,转轴的两端均通过轴承连接支架。
一种材料化学加工用磨料混合装置 | 金俊成 | 皖西学院 | 中国专利 | 2017-04-17 | 2018-01-16 | 下载 | https://kns.cnki.net/kcms/detail/detail.aspx?dbcode=SCPD&dbname=SCPD2018&filename=CN206881807U | 本实用新型公开了一种材料化学加工用磨料混合装置,包括：底座、磨料机构与混合机构,所述底座上端一侧设有磨料机构,所述底座远离磨料机构的一侧设有混合机构；所述磨料机构包括底盘,所述底盘下端两侧设有支柱,所述底盘下端中部设有出料管,所述底盘上端设有凹槽,所述凹槽与出料管连通,所述凹槽内设有磨料盘,所述磨料盘两侧与凹槽侧壁均设有间隙,所述凹槽上部设有支撑架,所述支撑架上部设有磨料电机,所述磨料电机的转头与磨料盘传动连接。本实用新型通过磨料机构与混合机构共同作用,使磨料后的材料混合更加均匀,吸气泵增加了材料流动速率,同时使材料利用率最大化,为多种化学材料的磨料混合带来了便捷。 | 一种材料化学加工用磨料混合装置,其特征在于,包括：底座、磨料机构与混合机构,所述底座上端一侧设有磨料机构,所述底座远离磨料机构的一侧设有混合机构；所述磨料机构包括底盘,所述底盘下端两侧设有支柱,所述底盘下端中部设有出料管,所述底盘上端设有凹槽,所述凹槽与出料管连通,所述凹槽内设有磨料盘,所述磨料盘两侧与凹槽侧壁均设有间隙,所述凹槽上部设有支撑架,所述支撑架上部设有磨料电机,所述磨料电机的转头与磨料盘传动连接,所述磨料电机的两侧均设有进料管,所述进料管的出口端设在间隙上方；所述混合机构包括集料箱,所述集料箱上端设有搅拌电机,所述集料箱内设有搅拌桨,所述搅拌桨与搅拌电机传动连接,所述集料箱的一侧设有出料管,所述出料管与集料箱内部连通。
一种耐高温的球墨铸铁及其制备方法 | 裴德雨 | 含山县东山德雨球墨铸造厂 | 中国专利 | 2018-06-06 | 2018-09-04 | 下载 | https://kns.cnki.net/kcms/detail/detail.aspx?dbcode=SCPD&dbname=SCPD2018&filename=CN108486460A | 本发明公开了一种耐高温的球墨铸铁及其制备方法,该球墨铸件材料化学成分的质量百分比为：碳：3.35～3.65％、硅：2.55～2.75％、锰：0.20～0.30％、镍：0.40～0.65％、氮：0.05～0.10％、钼：0.42～0.65％、镁：0.02～0.05％、硫：<0.01％、磷：<0.05％、稀土元素<0.004％、余量为Fe及不可避免的杂质,本发明制备方法包括熔炼、球化处理、孕育处理、退火,通过本发明制得的球墨铸铁件有效降低白口倾向和结晶过冷,提高铸件的稳定性和抗疲劳性,有效的增强球墨铸铁件的耐高温性能、韧性以及抗蠕变性能；本发明的工艺流程简单、工序少,节约成本、减少污染排放量,有效的改善生产作业环境,适宜推广应用。 | 1.一种耐高温的球墨铸铁,其特征在于,其材料化学成分的质量百分比为：碳：3.35～3.65％、硅：2.55～2.75％、锰：0.20～0.30％、镍：0.40～0.65％、氮：0.05～0.10％、钼：0.42～0.65％、镁：0.02～0.05％、硫：<0.01％、磷：<0.05％、稀土元素<0.004％、余量为Fe及不可避免的杂质。
供应链环保资料收集方法及系统 | 王剑龙 | 歌尔股份有限公司 | 中国专利 | 2017-11-21 | 2018-05-01 | 下载 | https://kns.cnki.net/kcms/detail/detail.aspx?dbcode=SCPD&dbname=SCPD2018&filename=CN107977782A | 本发明提供一种供应链环保资料收集方法及系统,其中的方法包括：需求方按照环保产品编号向环保资料提供方发起环保资料索取请求；环保资料提供方接收到环保资料索取请求后,通过环保产品管理单元上传需求方所需要的环保资料；需求方对环保资料提供方上传的环保资料进行审核确认。利用本发明,能够解决提交环保资料效率低,资料到期、有害物质含量、豁免项提醒等问题。 | 一种供应链环保资料收集方法,包括：需求方按照环保产品编号向环保资料提供方发起环保资料索取请求；所述环保资料提供方接收到所述环保资料索取请求后,通过环保产品管理单元提供需求方所需要的环保资料；所述需求方对所述环保资料提供方上传的环保资料进行审核确认。
一种TiC耐热钢结硬质合金的制备方法 | 邵慧萍;丁刚;丁家伟;印杰;施孟达;朱坚;王洪仁 | 江苏汇诚机械制造有限公司 | 中国专利 | 2014-08-23 | 2018-03-27 | 下载 | https://kns.cnki.net/kcms/detail/detail.aspx?dbcode=SCPD&dbname=SCPD202202&filename=CN105369110B | 本发明涉及一种TiC耐热钢结硬质合金的制备方法,其特征在于将钛粉和石墨粉按C/Ti原子比为0.7～1.1配制成所需比例的原位合成TiC粉末；将铬铁粉、钼铁粉,硼铁粉,铁粉、镍粉,铜粉,胶体石墨和稀土原料按粘接相金属化学成分质量比所需比例配制,装入钢球球磨,其中加入无水乙醇作介质和PVA,球磨后将料浆干燥后压制成形、烧结得到钢结合金。本发明将原位反应合成技术与液相烧结技术相结合,制备了TiC/耐热钢结硬质合金。由于TiC是通过烧结过程中的反应在基体内部原位合成,增强颗粒尺寸细小,表面无尖角,基体界面结合较好且界面干净。所制备的钢结合金方法能够提高合金的综合力学性能,而且价格低廉,工艺简便。 | 1.一种TiC 耐热钢结硬质合金的制备方法,其特征在于包括如下技术方案：(1)材料配制：1)原位合成TiC混合粉末配制：将钛(Ti)粉和石墨粉按C/Ti原子比为0.7～1.1进行配制成原位合成TiC 混合粉末；2)粘接相基体合金粉末配制：粘接相金属材料化学成分质量百分比为：C0.3～0.5%,Cr4.0～6.0%,Mo1.3～3.0%,V0.5～1.2%,Si0.2～1.0%,Mn0.3～0.6%,B0.4～1.8%,Cu0.3～1.0%,Ni0.8～2.0%,S≤0.02,P≤0.02,CeO-2、Y-3O-2、La-2O-3其中之一或二种以上的组合≤0.8％,余量Fe,和不可避免的杂质元素；3)TiC 耐热钢结硬质合金材料配制：材料化学成分质量百分比为：原位合成TiC 混合粉末30～50%,粘接相基体合金粉末70～50% ；(2)制备工艺步骤是：1)材料配制：将钛(Ti)粉和石墨粉按C/Ti原子比为0.7～1.1进行配制成所需比例的原位合成TiC混合粉末；将铬铁粉、钼铁粉,硼铁粉,硅铁粉,锰铁粉,根据所需的化学成分质量百分比换算,连同铁粉、镍粉,铜粉,胶体石墨,CeO-2、Y-3O-2、La-2O-3其中之一或二种以上的组合原料按粘接相金属材料化学成分质量百分比所需比例配制；2)根据钢结硬质合金材料所需的TiC 颗粒和基体材料的比例将两种材料进行混合,装入球磨桶中,装入钢球,球料比5:1～10:1,加入无水乙醇作介质和0.5～1%PVA作为冷却剂和分散剂,采用震动球磨机球磨48～72小时；3)将料浆干燥后过筛,然后在350～500MPa压力下压制成所需尺寸形状的产品；4)在真空条件下烧结,烧结温度为1350℃～1420℃,烧结工艺为:加热速度10℃/min,烧结时间为30～40min,保温1～3小时后,随炉冷却到室温,得到所需成分的耐热钢结硬质合金。
一种表面为非晶态物质的无机固体电解质及其制备方法 | 许晓雄;张秩华;黄祯;赵嫣然;杨菁;陈少杰 | 中国科学院宁波材料技术与工程研究所 | 中国专利 | 2017-09-15 | 2018-01-19 | 下载 | https://kns.cnki.net/kcms/detail/detail.aspx?dbcode=SCPD&dbname=SCPD2018&filename=CN107611476A | 本发明提供了一种表面为非晶态物质的无机固体电解质的制备方法,包括以下步骤：A)采用熔融#淬冷法或高能球磨法制备与固态电解质基体材料化学成分相同的非晶态物质；B)将所述非晶态物质、粘结剂和溶剂混合,得到复合材料浆料；C)将所述复合材料浆料涂覆于所述固态电解质基体材料的表面,去除溶剂和粘结剂并软化所述非晶态物质,得到表面为非晶态物质的无机固体电解质。 | 一种表面为非晶态物质的无机固体电解质的制备方法,其特征在于,包括以下步骤：A)采用熔融#淬冷法或高能球磨法制备与固态电解质基体材料化学成分相同的非晶态物质；B)将所述非晶态物质、粘结剂和溶剂混合,得到复合材料浆料；C)将所述复合材料浆料涂覆于所述固态电解质基体材料的表面,去除溶剂和粘结剂并软化所述非晶态物质,得到表面为非晶态物质的无机固体电解质。
一种去除芯片封装结构的方法 | 徐瑞;吴波;张文燕;田新儒 | 上海新微技术研发中心有限公司 | 中国专利 | 2017-05-31 | 2018-12-11 | 下载 | https://kns.cnki.net/kcms/detail/detail.aspx?dbcode=SCPD&dbname=SCPD201901&filename=CN108987246A | 本发明公开了一种去除芯片封装结构的方法,包括：利用激光开封机减薄所述芯片封装结构的封装材料；化学腐蚀所述芯片封装结构剩余的封装材料；加热去除封装材料后的所述芯片封装结构,直至芯片与所述芯片封装结构中的金属底板和金属引脚分离。达到缩短使用化学试剂腐蚀封装材料的时间,使芯片表面的聚酰亚胺层不受化学腐蚀损伤的效果。 | 1.一种去除芯片封装结构的方法,其特征在于,包括：利用激光开封机减薄所述芯片封装结构的封装材料；化学腐蚀所述芯片封装结构剩余的封装材料；加热去除封装材料后的所述芯片封装结构,直至芯片与所述芯片封装结构中的金属底板和金属引脚分离。
一种具有卤磷灰石结构的可逆光致变色材料及其制备方法和应用 | 胡义华;吕洋;金亚洪;张绍安;王传龙 | 广东工业大学 | 中国专利 | 2018-08-17 | 2018-11-09 | 下载 | https://kns.cnki.net/kcms/detail/detail.aspx?dbcode=SCPD&dbname=SCPD2018&filename=CN108774510A | 本发明属于无机光致变色材料技术领域,尤其涉及一种具有卤磷灰石结构的可逆光致变色材料及其制备方法和应用。本发明提供了一种具有卤磷灰石结构的可逆光致变色材料,可逆光致变色材料的化学结构式为Ca10#x#zYZ(PO4)6#y(AO4)yL2:xEu2+；其中,A为Si和/或Ge,L为F和/或Cl,x为Eu2+的掺杂含量,0 | 1.一种具有卤磷灰石结构的可逆光致变色材料,其特征在于,可逆光致变色材料的化学结构式为Ca10#x#zYZ(PO4)6#y(AO4)yL2:xEu2+；其中,A为Si和/或Ge,L为F和/或Cl,x为Eu2+的掺杂含量,0
一种光电镀膜材料 | 陈学兵;王光辉 | 苏州普京真空技术有限公司 | 中国专利 | 2018-05-10 | 2018-11-02 | 下载 | https://kns.cnki.net/kcms/detail/detail.aspx?dbcode=SCPD&dbname=SCPD2018&filename=CN108732654A | 本发明公开了一种光电镀膜材料,包括：五氧化三钛8#15份、五氧化二钽5#12份、五氧化二铌2#6份、三氧化钨3#10份、氟化镁10#12份、钛酸镨5.5#13份、钛酸锶3#6份、硫化锌2#7份、冰晶石5#8份。通过上述方式,本发明一种光电镀膜材料,化学稳定性和耐热稳定性高,制作工艺简单,耐久性好。 | 1.一种光电镀膜材料,其特征在于,包括:五氧化三钛、五氧化二钽、五氧化二铌、三氧化钨、氟化镁、钛酸镨、钛酸锶、硫化锌、冰晶石,各组分的质量分数为：五氧化三钛8#15份、五氧化二钽5#12份、五氧化二铌2#6份、三氧化钨3#10份、氟化镁10#12份、钛酸镨5.5#13份、钛酸锶3#6份、硫化锌2#7份、冰晶石5#8份。
一种弧形散热板条合金钢制动盘及其制作方法 | 张金刚;张恒岩 | 汶上海纬机车配件有限公司 | 中国专利 | 2018-05-15 | 2018-10-30 | 下载 | https://kns.cnki.net/kcms/detail/detail.aspx?dbcode=SCPD&dbname=SCPD2018&filename=CN108716516A | 一种弧形散热板条合金钢制动盘及其制作方法,涉及集中动力制动盘制造技术领域,包括盘体,盘体的一面光滑,另一面排布有预设数量的弧形的散热板条,其特征在于,所述盘体材料化学成份及各成份重量百分比如下：C为0.20%#0.25%,Si为0.40%#0.60%,Mn为0.8%#1.0%,Cr为0.4%#0.7%,Ni为0.5%#0.6%,Mo为0.4%#0.6%,Zr为0.2%#0.4%,Ti为0.3%#0.5%,Pd为0.1%#0.3%,RE为0.4%#0.5%,P不大于0.013%,S不大于0.012%,余量为Fe,使用这种弧形散热板条合金钢制动盘能够很好地应用于集中动力动车组,耐磨性能、耐热性能、以及抗疲劳性能均能够满足要求,制作工艺不复杂,可以推广使用。 | 1.一种弧形散热板条合金钢制动盘,包括盘体(1),盘体(1)的一面光滑,另一面排布有预设数量的弧形的散热板条(2),其特征在于,所述盘体(1)材料化学成份及各成份重量百分比如下：C为0.20%#0.25%,Si为0.40%#0.60%,Mn为0.8%#1.0%,Cr为0.4%#0.7%,Ni为0.5%#0.6%,Mo为0.4%#0.6%,Zr为0.2%#0.4%,Ti为0.3%#0.5%,Pd为0.1%#0.3%,RE为0.4%#0.5%,P不大于0.013%,S不大于0.012%,余量为Fe。
42CrMo圆钢热处理工艺 | 孙权武;吕海琴;李旭军;祁小晶;武凯 | 山西北方机械制造有限责任公司 | 中国专利 | 2018-06-15 | 2018-10-26 | 下载 | https://kns.cnki.net/kcms/detail/detail.aspx?dbcode=SCPD&dbname=SCPD2018&filename=CN108707727A | 一种42CrMo圆钢热处理工艺,属于金属热处理技术领域；基于现有井式燃气炉生产线,包括以下内容：零件在井式燃气炉加热过程中要垂直吊装,且每个零件间间隙在80mm以上；在满足零件技术要求的前提下采用较低淬火温度并持续保温一定时间后淬火,以降低淬火冷却过程中的热应力；通过降低冷却过程中空冷时间、增加水冷时间来增加淬硬层深度,以满足冲击功性能要求；根据材料化学成分按现有工艺选择合适的回火温度进行回火。对比现有技术,本发明有效解决了批量零件加工时采用传统热处理方法后力学性能不合格的质量问题,适合φ90～120,长度为4#7米,材料为中碳钢、中合金钢的调质,目前该工艺应用于生产,大大提高了生产效率,降低了企业生产成本。 | 1.一种42CrMo圆钢热处理工艺,基于现有井式燃气炉生产线,其特征在于：包括以下内容：(1)零件在井式燃气炉加热过程中要垂直吊装,且每个零件间间隙在80mm以上；(2)在满足零件技术要求的前提下采用较低淬火温度并持续保温一定时间后淬火,以降低淬火冷却过程中的热应力；(3)通过降低冷却过程中空冷时间、增加水冷时间来增加淬硬层深度,以满足冲击功性能要求；(4)根据材料化学成分按现有工艺选择合适的回火温度进行回火。
一种改性磷酸铁锰锂正极材料及其制备方法 | 乔文灿;宋春华;王瑛;王文阁;赵成龙;高洪森;冯涛;段振山;赵艳丽;黄振法 | 山东玉皇新能源科技有限公司 | 中国专利 | 2016-01-11 | 2018-09-21 | 下载 | https://kns.cnki.net/kcms/detail/detail.aspx?dbcode=SCPD&dbname=SCPD202202&filename=CN105470510B | 本发明属于锂离子电池技术领域,特别涉及一种改性磷酸铁锰锂正极材料及其制备方法。该改性磷酸铁锰锂正极材料,其化学组成为Li-(1-)-yTi-yFe-(1-x)Mn-xPO-4,其中x的范围为0.2≤x≤0.6,y的范围为0.01≤y≤0.1。首先通过高速剪切乳化机制备掺杂钛的磷酸铁锰锂前驱体,然后将所述前驱体和碳源混合,经烧结,最终制备出改性的磷酸铁锰锂材料。该方法反应时间短,操作简单,常压下反应,前驱体粒径可控,产率高达99%以上。电化学性能优异,0.1C倍率首次放电比容量为155.8 mAh/g,1C倍率循环100周后容量保持率97.4%,8C放电比容量为115.4 mAh/g。 | 1.一种改性磷酸铁锰锂正极材料的制备方法,其特征在于：所述改性磷酸铁锰锂正极材料的化学组成为Li-(1-y)Ti-yFe-(1-x)Mn-xPO-4,其中x的范围为0.2≤x≤0.6,y的范围为0.01≤y≤0.1；所述改性磷酸铁锰锂正极材料的制备方法,包括以下步骤：首先通过高速剪切乳化机制备掺杂钛的磷酸铁锰锂前驱体,并调控前驱体颗粒大小,得到未包碳的掺杂钛的磷酸铁锰锂前驱体,然后将所述前驱体和碳源混合,经过烧结,最终制备出改性的磷酸铁锰锂材料；具体包括以下步骤：(1)前驱体合成：按改性磷酸铁锰锂的化学组成Li-(1-y)Ti-yFe-(1-x)Mn-xPO-4依次将络合剂、锂源、锰源、铁源、磷源按一定摩尔计量系数配比用超纯水溶解于反应容器中,并混入钛源搅拌分散,并向反应容器中通入氮气,同时用高速剪切乳化机对溶液体系进行搅拌,高速剪切乳化机的转速为4000-6000r/min,搅拌分散时间0.5-1.5h,最后将得到的浆料过滤干燥,研碎,得到改性磷酸铁锰锂前驱体,其中,络合剂占络合剂、锂源、锰源、铁源、磷源和钛源反应原料总质量的0.5-1%；(2)高温包碳烧结：将得到的磷酸铁锰锂前驱体和碳源按质量比为5-6:1的比例混合,加入分散剂,在球磨机中球磨,球磨后产物进行烘干,研碎过筛,在氮气保护下将过筛后产物在400-700℃温区保温,随炉冷却至室温,即得目标产物改性的磷酸铁锰锂正极材料。
一种电线电缆用抑烟阻燃材料及其制备方法 | 刘浩;张君;张欢芬 | 苏州浩焱精密模具有限公司 | 中国专利 | 2017-12-13 | 2018-04-24 | 下载 | https://kns.cnki.net/kcms/detail/detail.aspx?dbcode=SCPD&dbname=SCPD2018&filename=CN107955278A | 本发明公开了一种电线电缆用抑烟阻燃材料,涉及电线电缆技术领域,该抑烟阻燃材料化学含量及质量百分比如下：无卤素交联聚乙烯：12～15%,氯碘化PE：9～13%,三氧化铂：2.1～3.2%,八钥酸按：1.2～1.5%,硼：1.5～1.7%,锌：0.9～1.1%,有机硅一聚酞亚胺共聚物：4.1～5.5%,脂肪酸钙锌组合物：3.2～4.5%,高分子酯基钙：3.7～4.2%,促进剂：0.9～1.5%,增粘剂：1.2～2.1%,处理剂：2.2～2.5%,余量为复合填料。 | 一种电线电缆用抑烟阻燃材料,其特征在于：该抑烟阻燃材料化学含量及质量百分比如下：无卤素交联聚乙烯：12～15%,氯碘化PE：9～13%,三氧化铂：2.1～3.2%,八钥酸按：1.2～1.5%,硼：1.5～1.7%,锌：0.9～1.1%,有机硅一聚酞亚胺共聚物：4.1～5.5%,脂肪酸钙锌组合物：3.2～4.5%,高分子酯基钙：3.7～4.2%,促进剂：0.9～1.5%,增粘剂：1.2～2.1%,处理剂：2.2～2.5%,余量为复合填料。
一种耐磨合金材料制备方法 | 王茂庭 | 王茂庭 | 中国专利 | 2017-11-06 | 2018-03-06 | 下载 | https://kns.cnki.net/kcms/detail/detail.aspx?dbcode=SCPD&dbname=SCPD2018&filename=CN107760895A | 本发明涉及一种耐磨合金材料制备方法,以镁合金为基体,在镁合金基体上均匀布着化合物复合体,该合金材料化学成份的重量百分含量铝为3#5%,锶为1.5#2%,锡为2#3%,铁为1#2.5%,硼为0.03#0.05%,锆为0.01#0.02%,钛为0.01#0.03%,铜为0.1#0.5%,碳为0.03#0.09%,镝为0.8#1.2%,钇为1.2#1.5%,镧为0.8#1.2%,其余为镁及少量不可避免杂质。 | 一种耐磨减震合金材料制备方法,其特征在于：包括以下步骤：首先#按上述比例进行配料,然后将铝,锶,锡,铁,镁,硼,锆,钛,铜,碳置于#SF6气体保护加热容器内熔化成合金液,其中碳以颗粒加入,其粒径为#0.1#1mm,锶以镁锶合金加入,其中锶的质量含量为镁锶合金的25％,当合金#液被加热到710#725℃时,将配好的镝,钇,镧压入合金液中,其中镝,钇和#镧的颗粒直径均为1#3mm,保温5#10分钟,再以5℃/分钟降温50#100℃,再#升温至710#725℃,并保温10#20分钟后即可浇铸；将浇铸后的铸件置于#110#130℃的热处理炉中保温0.5#0.8小时后取出冷却即可以得到耐磨合金材料。
一种焊接材料及其制造方法 | 陶纪明 | 镇江市锶达合金材料有限公司 | 中国专利 | 2017-10-18 | 2018-02-27 | 下载 | https://kns.cnki.net/kcms/detail/detail.aspx?dbcode=SCPD&dbname=SCPD2018&filename=CN107738040A | 本发明涉及焊接材料技术领域,且公开了一种焊接材料,所述焊接材料化学成分的配方比为：磷8#15份,银5#15份,锌3#5份,锡5#6份,镍1#2份,铜60#70份,氮化钛0.02#0.05份、氮化锆0.05#0.08份、氮化铌0.1#0.15、氮化钼0.1#0.15份、重稀土0.5#0.9份一种焊接材料制造方法：A.配料：按照比例称取：磷8#15份,银5#15份,锌3#5份,锡5#6份,镍1#2份,铜60#70份,氮化钛0.02#0.05份、氮化锆0.05#0.08份、氮化铌0.1#0.15。该焊接材料及其制造方法,通过提高焊接材料中的磷成分的量,配合在焊接材料中添加氮化钛、氮化锆、氮化铌、氮化钼和重稀土,相对普通的焊接材料能够降低该焊接材料的熔点,同时在焊接时可以产生保护气体,提高了焊接的质量,达到了保证焊接质量的同时降低焊接熔点的效果。 | 一种焊接材料,其特征在于：所述焊接材料化学成分的配方比为：磷8#15份,银5#15份,锌3#5份,锡5#6份,镍1#2份,铜60#70份,氮化钛0.02#0.05份、氮化锆0.05#0.08份、氮化铌0.1#0.15、氮化钼0.1#0.15份、重稀土0.5#0.9份。